## Sheet1
模块A-车身测量与结构件更换 （操作过程）评分表
选手号： |  |  | 完成情况： 用时：
序号 | 评分项目 | 配分 | 评分细则描述 | 扣分及细节描述 | 实际得分
1 | 安全防护 | 4 | 未穿戴工作服、安全鞋，或未视情适时佩戴手套、护目镜、耳罩、口罩等防护用品，每项次扣0.5分
2 | 车身支撑与平台升降 | 5 | 工具选择错误或使用不规范，一次扣0.5分。共3分，扣完为止
对夹具螺栓进行正确紧固，漏紧或扭力值不正确，每个扣0.5分。共2分，扣完为止
平台升降后未安全锁止，每次扣2分
3 | 车身结构件分离 | 8 | 按照规定尺寸位置切割分离前纵梁内、外板，允许偏差±1mm，共四处尺寸，每处超标扣1分。
分离时钻头断裂损坏、锯片断裂等，每次扣1分
钻头断裂损坏，每个扣1分
切割、钻孔伤及下层板，每处扣1分
分离时导致钻孔撕裂长度＞2.0mm，每个扣0.5分
分离时造成破损,每处扣1分
4 | 拼装前处理 | 8 | 保留件变形处未修整，每个面扣1分
对接连续焊区域油漆层、氧化层去除（距切割线边缘15～20mm)，未做扣3分，去除边缘不平整，每处扣0.5分。
塞孔焊位置油漆层、氧化层未去除，每处扣1分
焊接位置结合面未进行防腐操作或操作不规范，每处扣1分
5 | 预拼装、车身测量诊断与焊接 | 10 | 前纵梁内外板预拼装、固定、定位点焊（焊点间距25～40mm)错误，每项扣0.5分
前纵梁预装棱线、面板平齐、上下边缘对齐,每项缺失、错误扣0.5分
焊接前未使用防火毯对非焊接区域进行防护，扣1分
焊接时穿戴防护用品（护腿、手套、面罩、仰焊防烫肩帽等），一项缺失扣0.5分
定位点焊后重新拆下拼装，扣2分（返工操作）
焊接时未正确使用焊烟抽排设备，扣1分
按照要求选择测量基准，基准错误扣1分
按照要求选择测量位置，测量位置选择错误，每处扣1分
每选错一个测量探头，扣0.5分
正式焊接前未试焊，扣1分
清除焊枪喷嘴焊渣时磕碰喷嘴，扣2分
焊接时未规范操作（取下测量标靶），扣2分
6 | 质量检查 | 15 | 未进行空腔防腐操作，扣5分
测量点数据误差超过厂家规定，误差大于±3mm每个扣0.5分，误差为±3mm每个扣0.2分，误差为±2mm每个扣0.1分
7 |  |  | 下部测量点1，三维数据与标准数据差值＞3.0mm，各扣3分
附件A测量点，三维数据与标准数据差值＞3.0mm，各扣3分
附件B测量点（前），三维数据与标准数据差值＞3.0mm，各扣1分
附件B测量点（后），三维数据与标准数据差值＞3.0mm，各扣1分
附件C测量点，三维数据与标准数据差值＞3.0mm，各扣1分
7 | 5s | 10 | 操作过程中工量具、设备落地，每件扣1分，放置在平台上或装到衣服口袋中，每件扣0.5分
操作完成后未清洁设备、工量具、场地，设备、工量具未归位，每项扣1分
8 | 分值合计 | 60
模块A-车身测量与结构件更换 （焊接质量）评分表
序号 | 评分项目 | 配分 | 评分细则描述 | 扣分及细节描述 | 实际得分
1 | 塞孔焊 | 25 | 未焊接、未填满，每个扣3分；焊点超高（h＞2.0mm）、超大（D＞12mm），每个扣1分
焊点背面焊透最小直径处＜9mm，每个扣1分
焊点高度偏高（1.5＜h≤2.0mm），每个扣1分
焊点失圆（Dmax-Dmin＞0.5mm）,每个扣1分
焊点大小不一致（Dmax-Dmin＞1mm），每个扣1分
焊点有气孔，每个扣1分
2 | 对接焊 | 15 | 焊缝超宽（W＜5mm 或 W＞8mm）、超高（h＞2.0mm），熔穿，未焊接，一处（长度每5mm为一处）扣4分
采用连续点焊焊接，扣15分；连续对接焊焊缝长度≤20mm，每段扣2分
焊缝弯曲，每段（长度5mm为一段），扣1分
焊缝接头偏斜超过0.5mm，一个扣1分
焊缝接头宽窄不一致（差值＞0.5mm），一个扣1分
焊缝接头高低不一致（差值＞0.5mm），或接头处高度偏高（1.5＜h≤2.0mm），一个扣1分
焊缝非接头处宽窄不一致（差值＞0.5mm），一处（5mm为一处），扣1分
焊缝非接头处高低不一致（差值＞0.5mm），一处（5mm为一处），扣1分
焊缝非接头处高度偏高（1.5＜h≤2.0mm），一处（5mm为一处），扣1分
背面未熔透，每处扣2分
3 | 分值合计 | 40
裁判员签字： |  |  |  | 裁判长签字：